## TACKER PLATTE
1 | Typ: Tackerplatte 20-2 mm Fabrikat: COMAP Beschreibung: Tackerplatte, mit Wärme- u. Trittschalldämmung besteht aus PP EPS T040 Oberseite aus reißfester PE-Veloursfolie, die eine hohe Reißfestigkeit aufweist und eine gute Fixierung der Tackerklammern gewährleistet. • Erfüllt die Anforderungen der EN13163 : 2012 + A1 : 2015. Technische Daten: *Wärmeleitgruppe WLG 040 *Verlegeabstände: 50 / 100 / 150 [mm] * Wärmedurchgangswiderstand: R = 0,5 m² K/W. * Biegefestigkeit: BS50 * Bewertete Trittschallminderung Delta Lw=27dB * Dynamische Steifigkeit 30MN/m³ * Verkehrslast 5kN/m² * Gesamtbelastung gemäß ÖMORM B6000: 6,5kPa * Brandverhalten Klasse E * L x B x H 10000mm x 1000mm x 20 mm | C110008005 | 10 | m²
2 | Typ: Tackerplatte 25-2 mm Fabrikat: COMAP Beschreibung: Tackerplatte, mit Wärme- u. Trittschalldämmung besteht aus PP EPS T040 Oberseite aus reißfester PE-Veloursfolie, die eine hohe Reißfestigkeit aufweist und eine gute Fixierung der Tackerklammern gewährleistet. • Erfüllt die Anforderungen der EN13163 : 2012 + A1 : 2015. Technische Daten: *Wärmeleitgruppe WLG 040 *Verlegeabstände: 50 / 100 / 150 [mm] * Wärmedurchgangswiderstand: R = 0,6 m² K/W. * Biegefestigkeit: BS50 * Bewertete Trittschallminderung Delta Lw=27dB * Dynamische Steifigkeit 30MN/m³ * Verkehrslast 5kN/m² * Gesamtbelastung gemäß ÖMORM B6000: 6,5kPa * Brandverhalten Klasse E * L x B x H 10000mm x 1000mm x 25 mm | C110008004 | 10 | m²
3 | Typ: Tackerplatte 30-2 mm Fabrikat: COMAP Beschreibung: Tackerplatte, mit Wärme- u. Trittschalldämmung besteht aus PP EPS T040 Oberseite aus reißfester PE-Veloursfolie, die eine hohe Reißfestigkeit aufweist und eine gute Fixierung der Tackerklammern gewährleistet. • Erfüllt die Anforderungen der EN13163 : 2012 + A1 : 2015. Technische Daten: *Wärmeleitgruppe WLG 040 *Verlegeabstände: 50 / 100 / 150 [mm] * Wärmedurchgangswiderstand: R = 0,75m² K/W. * Biegefestigkeit: BS50 * Bewertete Trittschallminderung Delta Lw=29dB * Dynamische Steifigkeit 20MN/m³ * Verkehrslast 5kN/m² * Gesamtbelastung gemäß ÖMORM B6000: 6,5kPa * Brandverhalten Klasse E * L x B x H 10000mm x 1000mm x 30 mm | C110008003 | 10 | m²
4 | Tackerklammer Tackerklammer Schwarz 34mm für 16-17mm VPE 300 Stück | TC162134 | 1 | Stück
5 | Tacker-Werkzeug Tackerwerkzeug aus Aluminium zum setzen der Tacker-Klammer TC162134. | TC162001 | 1 | Stück
6 | COMAP T2002 Stabiles selbstklebendes Dehnfugenprofil aus PE-LD Schaum zur Trennung von verschiedenen Bodenabschnitten. T: 10 [mm] H: 100 [mm] L: 1800 [mm] | TG200218 | 1 | Stk
7 | Randdämmstreifen 8mm x 150mm Zur Trennung des Heizestrich zu angrenzenden Bauteilen aus PE-Schaum mit geschlossenen Zellen Selbstklebend geeignet für den Innenbereich umweltfreundlich und recyelbar: VOC-Klasse A+ Abreißschlitzung VPM 50m/Rolle | C260005002 | 1 | Stk

## PLUS SYSTEM NOPPENPLATTE
1 | Typ: COMAP PLUS Noppenplatte T2000 Fabrikat: COMAP Beschreibung: Noppenplatte(PS-Polystrol-0,6 [mm] ) für Fußbodenheizungsanlagen ohne Isolierung. Technische Daten: *Basisabmessung: 1450х800 *Verlegefläche: 1,12 [m²] *Verlegefläche pro Karton: 13,44 [m²] *Rohrabmessungen: 16-18 [mm] *Verlegeabstände: 50 / 100 / 150 [mm] *Gesamthöhe der Platte: 22,5 [mm] *Folienmaterial: Schwarz 1 [mm] Polystrol (PS) *Schalldämmung: keine *Max. Temp.: 80 [°C] *Max. Nutzlast: 500 [kg/m²] | C120006001 | 1 | m²
2 | Typ: COMAP PLUS Noppenplatte T2011 Fabrikat: COMAP Beschreibung: Noppenplatte für Fußbodenheizungsanlagen mit 11 mm EPS Wärmedämmung. Technische Daten: *Basisabmessung: 1450х800 *Verlegefläche: 1,12 [m2] *Verlegefläche pro Karton: 14,56 [m²] *Rohrabmessungen: 16-18 [mm] *Verlegeabstände: 50 / 100 / 150 [mm] *Gesamthöhe der Platte: 31 [mm] *Folienmaterial: Schwarz 0,6 [mm] Polystrol (PS) *Wärmedämmung: 11 [mm] EPS *Wärmeleitfähigkeit: 0,035 [W/mK] *Wärmedurchlasswiderstand 0,31 m²K/W *Schalldämmung: keine *Max. Temp.: 80 [°C] *Max. Nutzlast: 500 [kg/m2] Klasse gemäß DIN 4102: B2 Klasse gemäß DIN 13501-1: E Typ gemäß DIN 4108-10: DESsg | C120007001 | 1 | m²
3 | Typ: COMAP PLUS Noppenplatte T2011 Fabrikat: COMAP Beschreibung: Noppenplatte für Fußbodenheizungsanlagen mit 30 mm EPS Wärmedämmung. Technische Daten: *Basisabmessung: 1450х800 *Verlegefläche: 1,12 [m²] *Verlegefläche pro Karton: 6,72 [m²] *Rohrabmessungen: 16-18 [mm] *Verlegeabstände: 50 / 100 / 150 [mm] *Gesamthöhe der Platte: 55 [mm] *Folienmaterial: Schwarz 0,6 [mm] Polystrol (PS) *Wärmedämmung: 30 [mm] EPS *Wärmeleitfähigkeit: 0,040 [W/mK] *Wärmedurchlasswiderstand 0,75 m²K/W *Schalldämmung: 28 [dB] *Max. Temp.: 80 [°C] *Max. Nutzlast: 750 [kg/m²] Klasse gemäß DIN 4102: B2 Klasse gemäß DIN 13501-1: E Typ gemäß DIN 4108-10: DESsg | C120008001 | 1 | m²
3 | COMAP T2000P - Noppenplatte - Türverbinder 140x21 [cm] PS-Polystrol - 0,6 [mm] 14St/VPM | C120009001 | 1 | Stk
4 | Randdämmstreifen 8mm x 150mm Zur Trennung des Heizestrich zu angrenzenden Bauteilen aus PE-Schaum mit geschlossenen Zellen Selbstklebend geeignet für den Innenbereich umweltfreundlich und recyelbar: VOC-Klasse A+ Abreißschlitzung VPM 50m/Rolle | C260005002 | 1 | Stk
5 | EPS Isolierstreifen für Türen 10 Zur Trennung von verschiedenen Bodenabschnitten. T: 10 [mm] H: 150 [mm] L: 1400 [mm] | C120011001 | 1 | Stk
6 | EPS Isolierstreifen für Türen 30 Zur Trennung von verschiedenen Bodenabschnitten. T: 30 [mm] H: 150 [mm] L: 1400 [mm] | C120012001 | 1 | Stk
7 | COMAP T2002 Stabiles selbstklebendes Dehnfugenprofil aus PE-LD Schaum zur Trennung von verschiedenen Bodenabschnitten. T: 10 [mm] H: 100 [mm] L: 1800 [mm] | TG200218 | 1 | Stk

## Trockensystem
1 | Typ: COMAP Trockenbauplatte für 16mm Rohr Fabrikat: COMAP Beschreibung: Hartschaumplatte mit Aluminiumschicht zur Wärmeverteilung und vorgeprägten Rohrkanälen Technische Daten: *Basisabmessung: 1000 x 500 [mm] *Verlegefläche: 0,5 [m2] *Rohrabmessungen: 16 [mm] *Verlegeabstände: 125 [mm] *Gesamthöhe der Platte: 30 [mm] * Wärmedurchgangswiderstand: R = 0,78m² K/W *Wärmeleitfähigkeit: 0,035 [W/mK] *Dichte: 30kg/m³ *Max. Temp.: 80 [°C] *Max. Verkehrslast (Druckspannung bei 2 %) 60 kPa *Konform nach EN1264 Teil 2: System B *Euroklasse E nach EN 13501- 1- 2010-1 VPE 10Stück/5m² | GG0400115 | 1 | m²`
2 | Typ: COMAP TrockenbauTrennmatte Fabrikat: COMAP Beschreibung:Trennmatte zur Entkopplung von Bauteilen Technische Daten: *Basisabmessung: 1000 x 1700 [mm] *Verlegefläche: 1,7 [m2] *Gesamthöhe: 3 [mm] *Selbstklebend | GG0400110 | 1 | Stk

## BIOPEX PE-rt ROHR
1 | Typ: COMAP BioPE-RT Fabrikat: COMAP Herkunft: Frankenreich Beschreibung: 5-Schicht PE-rt-Rohr für Fußbodenheizungs- / Kühlanlagen mit innenliegender Sauerstoffbarriere, Abmessung Ø16x2 in 600 [m] -Rolle. * Maximale Betriebstemperatur: 70 [° C] ( 95 [° C] kurzfristig) * Maximaler Betriebsdruck: 6 [bar] (bei 70 ° C) * Wärmeleitfähigkeitskoeffizient: 0,35 W / mK * Minimaler Biegeradius: ≥ 5 x d * Sauerstoffdurchlässigkeit : 0,81 g/m³ (bei 60°C) * Linearer Ausdehnungskoeffizient (0 ° C - 70 ° C): 0,18 [mm / mK] * Gewicht: 0,091 [kg / m] * Farbe: orange Konform EN ISO 22391 | BPERT1620600 | 600 | m`
2 | Typ: COMAP Bio PE-RT Fabrikat: COMAP Herkunft: Frankenreich Beschreibung: 5-Schicht PE-rt-Rohr für Fußbodenheizungs- / Kühlanlagen mit innenliegender Sauerstoffbarriere, Abmessung Ø16x2 in 240 [m] -Rolle. * Maximale Betriebstemperatur: 70 [° C] ( 95 [° C] kurzfristig) * Maximaler Betriebsdruck: 6 [bar] (bei 70 ° C) * Wärmeleitfähigkeitskoeffizient: 0,35 W / mK * Minimaler Biegeradius: ≥ 5 x d * Sauerstoffdurchlässigkeit : 0,81 g/m³ (bei 60°C) * Linearer Ausdehnungskoeffizient (0 ° C - 70 ° C): 0,18 [mm / mK] * Gewicht: 0,091 [kg / m] * Farbe: orange Konform EN ISO 22391 | BPERT1620240 | 240 | m'
3 | Rohrführungsbogen 90° *Rohrdurchmesser 16-18mm * zur akkuraten und sicheren Rohrführung von Fußbodenheizungsrohr * zur Rohranbindung im Verteilerkasten geeignet VPE 20 Stück | C250008001 | 1 | Stück

## BIOPEX PEX-B ROHR
1 | Typ: COMAP BioPEX Fabrikat: COMAP Herkunft: Frankenreich Beschreibung: 5-Schicht PE-Xb-Rohr für Fußbodenheizungs- / Kühlanlagen mit innenliegender Sauerstoffbarriere, Abmessung Ø16x2 in 600 [m] -Rolle. * Maximale Betriebstemperatur: 70 [° C] ( 95 [° C] kurzfristig) * Maximaler Betriebsdruck: 6 [bar] (bei 70 ° C) * Vernetzungsgrad:> 60% * Wärmeleitfähigkeitskoeffizient: 0,4 W / mK * Minimaler Biegeradius: ≥ 5 x d * Sauerstoffdurchlässigkeit : <0,1 g / m³ xd * Schlagfestigkeit: 0,93 g / cm³ * Elastizität: 600 N / mm² * Maximale Ausdehnung vor dem Bruch: 480% * Linearer Ausdehnungskoeffizient (0 ° C - 70 ° C): 0,15 [mm / mK] * Reißfestigkeit: 17-25 [N / mm³] * Gewicht: 0,095 [kg / m] * Farbe: orange Konform EN ISO 15875 | BPEX1620600 | 600 | m`
2 | Typ: COMAP BioPEX Fabrikat: COMAP Herkunft: Frankenreich Beschreibung: 5-Schicht PE-Xb-Rohr für Fußbodenheizungs- / Kühlanlagen mit innenliegender Sauerstoffbarriere, Abmessung Ø16x2 in 240 [m] -Rolle. * Maximale Betriebstemperatur: 70 [° C] ( 95 [° C] kurzfristig) * Maximaler Betriebsdruck: 6 [bar] (bei 70 ° C) * Vernetzungsgrad:> 60% * Wärmeleitfähigkeitskoeffizient: 0,4 W / mK * Minimaler Biegeradius: ≥ 5 x d * Sauerstoffdurchlässigkeit : <0,1 g / m³ xd * Schlagfestigkeit: 0,93 g / cm³ * Elastizität: 600 N / mm² * Maximale Ausdehnung vor dem Bruch: 480% * Linearer Ausdehnungskoeffizient (0 ° C - 70 ° C): 0,15 [mm / mK] * Reißfestigkeit: 17-25 [N / mm³] * Gewicht: 0,095 [kg / m] * Farbe: orange Konform EN ISO 15875 | BPEX1620240 | 240 | m'
3 | Rohrführungsbogen 90° *Rohrdurchmesser 16-18mm * zur akkuraten und sicheren Rohrführung von Fußbodenheizungsrohr * zur Rohranbindung im Verteilerkasten geeignet VPE 20 Stück | C250008001 | 1 | Stück

## Verteiler
1 | Typ: Heizkreisverteiler K9000P Fabrikat: COMAP Beschreibung: Verteiler aus hochwertig glasfaserverstärktem Polyamid für Heiz- und Kühlanwendung, modular erweiterbar * Verteiler mit 2 Heizkreisen * nominale Arbeitstemperatur: 50 [°C] * Maximale Betriebstemperatur: 65 [° C] * Maximaler Betriebsdruck: 6 [bar] (bei 65° C) * Durchflussmengenanzeiger 1-4L * Abgänge 3/4" Außengewinde mit Eurokonus * Absperrkugelhahn mit Thermometer für VL/RL * Füll- und Entleerungsventil * Áutomatikentlüfter an VL/RL * Breite/Tiefe/Höhe: 280/115,5/520 [mm] Konform nach EN 1264 und DIN4725 für Fußbodenheizung | C321010001 | 1 | Stk
2 | Typ: Heizkreisverteiler K9000P Fabrikat: COMAP Beschreibung: Verteiler aus hochwertig glasfaserverstärktem Polyamid für Heiz- und Kühlanwendung, modular erweiterbar * Verteiler mit 3 Heizkreisen * nominale Arbeitstemperatur: 50 [°C] * Maximale Betriebstemperatur: 65 [° C] * Maximaler Betriebsdruck: 6 [bar] (bei 65° C) * Durchflussmengenanzeiger 1-4L * Abgänge 3/4" Außengewinde mit Eurokonus * Absperrkugelhahn mit Thermometer für VL/RL * Füll- und Entleerungsventil * Áutomatikentlüfter an VL/RL * Breite/Tiefe/Höhe: 331/115,5/520 [mm] Konform nach EN 1264 und DIN4725 für Fußbodenheizung | C321011001 | 1 | Stk
3 | Typ: Heizkreisverteiler K9000P Fabrikat: COMAP Beschreibung: Verteiler aus hochwertig glasfaserverstärktem Polyamid für Heiz- und Kühlanwendung, modular erweiterbar * Verteiler mit 4 Heizkreisen * nominale Arbeitstemperatur: 50 [°C] * Maximale Betriebstemperatur: 65 [° C] * Maximaler Betriebsdruck: 6 [bar] (bei 65° C) * Durchflussmengenanzeiger 1-4L * Abgänge 3/4" Außengewinde mit Eurokonus * Absperrkugelhahn mit Thermometer für VL/RL * Füll- und Entleerungsventil * Áutomatikentlüfter an VL/RL * Breite/Tiefe/Höhe: 382/115,5/520 [mm] Konform nach EN 1264 und DIN4725 für Fußbodenheizung | C321012001 | 1 | Stk
4 | Typ: Heizkreisverteiler K9000P Fabrikat: COMAP Beschreibung: Verteiler aus hochwertig glasfaserverstärktem Polyamid für Heiz- und Kühlanwendung, modular erweiterbar * Verteiler mit 5 Heizkreisen * nominale Arbeitstemperatur: 50 [°C] * Maximale Betriebstemperatur: 65 [° C] * Maximaler Betriebsdruck: 6 [bar] (bei 65° C) * Durchflussmengenanzeiger 1-4L * Abgänge 3/4" Außengewinde mit Eurokonus * Absperrkugelhahn mit Thermometer für VL/RL * Füll- und Entleerungsventil * Áutomatikentlüfter an VL/RL * Breite/Tiefe/Höhe: 433/115,5/520 [mm] Konform nach EN 1264 und DIN4725 für Fußbodenheizung | C321013001 | 1 | Stk
5 | Typ: Heizkreisverteiler K9000P Fabrikat: COMAP Beschreibung: Verteiler aus hochwertig glasfaserverstärktem Polyamid für Heiz- und Kühlanwendung, modular erweiterbar * Verteiler mit 6 Heizkreisen * nominale Arbeitstemperatur: 50 [°C] * Maximale Betriebstemperatur: 65 [° C] * Maximaler Betriebsdruck: 6 [bar] (bei 65° C) * Durchflussmengenanzeiger 1-4L * Abgänge 3/4" Außengewinde mit Eurokonus * Absperrkugelhahn mit Thermometer für VL/RL * Füll- und Entleerungsventil * Áutomatikentlüfter an VL/RL * Breite/Tiefe/Höhe: 484/115,5/520 [mm] Konform nach EN 1264 und DIN4725 für Fußbodenheizung | C321014001 | 1 | Stk
6 | Typ: Heizkreisverteiler K9000P Fabrikat: COMAP Beschreibung: Verteiler aus hochwertig glasfaserverstärktem Polyamid für Heiz- und Kühlanwendung, modular erweiterbar * Verteiler mit 7 Heizkreisen * nominale Arbeitstemperatur: 50 [°C] * Maximale Betriebstemperatur: 65 [° C] * Maximaler Betriebsdruck: 6 [bar] (bei 65° C) * Durchflussmengenanzeiger 1-4L * Abgänge 3/4" Außengewinde mit Eurokonus * Absperrkugelhahn mit Thermometer für VL/RL * Füll- und Entleerungsventil * Áutomatikentlüfter an VL/RL * Breite/Tiefe/Höhe: 535/115,5/520 [mm] Konform nach EN 1264 und DIN4725 für Fußbodenheizung | C321015001 | 1 | Stk
7 | Typ: Heizkreisverteiler K9000P Fabrikat: COMAP Beschreibung: Verteiler aus hochwertig glasfaserverstärktem Polyamid für Heiz- und Kühlanwendung, modular erweiterbar * Verteiler mit 8 Heizkreisen * nominale Arbeitstemperatur: 50 [°C] * Maximale Betriebstemperatur: 65 [° C] * Maximaler Betriebsdruck: 6 [bar] (bei 65° C) * Durchflussmengenanzeiger 1-4L * Abgänge 3/4" Außengewinde mit Eurokonus * Absperrkugelhahn mit Thermometer für VL/RL * Füll- und Entleerungsventil * Áutomatikentlüfter an VL/RL * Breite/Tiefe/Höhe: 586/115,5/520 [mm] Konform nach EN 1264 und DIN4725 für Fußbodenheizung | C321016001 | 1 | Stk
8 | Typ: Heizkreisverteiler K9000P Fabrikat: COMAP Beschreibung: Verteiler aus hochwertig glasfaserverstärktem Polyamid für Heiz- und Kühlanwendung, modular erweiterbar * Verteiler mit 9 Heizkreisen * nominale Arbeitstemperatur: 50 [°C] * Maximale Betriebstemperatur: 65 [° C] * Maximaler Betriebsdruck: 6 [bar] (bei 65° C) * Durchflussmengenanzeiger 1-4L * Abgänge 3/4" Außengewinde mit Eurokonus * Absperrkugelhahn mit Thermometer für VL/RL * Füll- und Entleerungsventil * Áutomatikentlüfter an VL/RL * Breite/Tiefe/Höhe: 637/115,5/520 [mm] Konform nach EN 1264 und DIN4725 für Fußbodenheizung | C321017001 | 1 | Stk
9 | Typ: Heizkreisverteiler K9000P Fabrikat: COMAP Beschreibung: Verteiler aus hochwertig glasfaserverstärktem Polyamid für Heiz- und Kühlanwendung, modular erweiterbar * Verteiler mit 10 Heizkreisen * nominale Arbeitstemperatur: 50 [°C] * Maximale Betriebstemperatur: 65 [° C] * Maximaler Betriebsdruck: 6 [bar] (bei 65° C) * Durchflussmengenanzeiger 1-4L * Abgänge 3/4" Außengewinde mit Eurokonus * Absperrkugelhahn mit Thermometer für VL/RL * Füll- und Entleerungsventil * Áutomatikentlüfter an VL/RL * Breite/Tiefe/Höhe: 688/115,5/520 [mm] Konform nach EN 1264 und DIN4725 für Fußbodenheizung | C321018001 | 1 | Stk
10 | Erweiterungssatz 1 Heizkreis für 9000TP 0-4L/min | C321020001 | 1 | Stk
11 | Rohrführungsbogen 90° *Rohrdurchmesser 16-18mm * zur akkuraten und sicheren Rohrführung von Fußbodenheizungsrohr * zur Rohranbindung im Verteilerkasten geeignet VPE 20 Stück | C250008001 | 1 | Stück